## 使用说明
CO2RR-SEM 真实数据整理模板（中文表头版）
按中文表头整理 SEM 图像、电沉积、PTFE 溅射与电化学测试数据。
步骤 | 操作 | 填写位置 | 说明
1 | 建立样品编号 | 所有表的“样品编号” | 如 ED001、ED002；同一样品全流程保持一致。
2 | 整理 SEM 图片 | data/raw/sem_images/ | 建议按样品编号分文件夹，图片命名为 ED001_SEM_01_10kx.png。
3 | 填写电沉积参数 | 01_电沉积参数 | 每个样品一行。
4 | 填写 SEM 图像信息 | 02_SEM图像信息 | 每张 SEM 图一行，标尺实际长度和标尺像素必须填写。
5 | 填写/导入 SEM 分析结果 | 03_SEM单图结果 | 程序识别后输出覆盖率、粒径、均匀度等。
6 | 查看样品汇总 | 04_SEM样品汇总 | 按样品编号汇总多张 SEM 图，机器学习优先用这个表。
7 | 填写 PTFE 和电化学测试 | 05、06 工作表 | 用于后续性能预测模型训练。

## 01_电沉积参数
01 电沉积参数表
黄色列为关键必填列；每个样品一行。
样品编号 | 电流_mA | 脉冲导通时间_ms | 脉冲关断时间_ms | 循环次数 | AgNO3浓度_mM | KNO3浓度_mM | PVP浓度_mM | 柠檬酸钠浓度_mM | 氨水浓度_mM | 碳纸类型 | 前处理方式
ED001 | 5 | 50 | 0.25 | 400 | 10 | 1000 | 0 | 0 | 0 | 疏水碳纸 | 乙醇浸润
ED002 | 5 | 50 | 0.25 | 400 | 5 | 500 | 0 | 0 | 0 | 疏水碳纸 | 乙醇浸润
ED003 | 5 | 50 | 0.25 | 400 | 2 | 200 | 0 | 0 | 0 | 疏水碳纸 | 乙醇浸润
ED004 | 5 | 50 | 0.25 | 400 | 1 | 100 | 0 | 0 | 0 | 疏水碳纸 | 乙醇浸润
ED005 | 5 | 50 | 0.25 | 400 | 0.5 | 50 | 0 | 0 | 0 | 疏水碳纸 | 乙醇浸润
ED006 | 5 | 50 | 0.25 | 400 | 0.05 | 5 | 0 | 0 | 0 | 疏水碳纸 | 乙醇浸润
ED007 | 5 | 50 | 0.25 | 300 | 0.5 | 50 | 0 | 0 | 0 | 疏水碳纸 | 乙醇浸润
ED008 | 5 | 50 | 0.25 | 200 | 0.5 | 50 | 0 | 0 | 0 | 疏水碳纸 | 乙醇浸润
ED009 | 5 | 50 | 0.25 | 100 | 0.5 | 50 | 0 | 0 | 0 | 疏水碳纸 | 乙醇浸润
ED010 | 5 | 25 | 0.25 | 400 | 0.5 | 50 | 0 | 0 | 0 | 疏水碳纸 | 乙醇浸润
ED011 | 5 | 17 | 0.25 | 400 | 0.5 | 50 | 0 | 0 | 0 | 疏水碳纸 | 乙醇浸润
ED012 | 5 | 10 | 0.25 | 400 | 0.5 | 50 | 0 | 0 | 0 | 疏水碳纸 | 乙醇浸润
ED013 | 4 | 50 | 0.25 | 400 | 0.5 | 50 | 0 | 0 | 0 | 疏水碳纸 | 乙醇浸润
ED014 | 3 | 50 | 0.25 | 400 | 0.5 | 50 | 0 | 0 | 0 | 疏水碳纸 | 乙醇浸润
ED015 | 5 | 50 | 0.25 | 400 | 0.2 | 20 | 0 | 0 | 0 | 疏水碳纸 | 异丙醇浸润
ED016 | 5 | 50 | 0.25 | 400 | 0.3 | 30 | 0 | 0 | 0 | 疏水碳纸 | 异丙醇浸润
ED017 | 5 | 50 | 0.25 | 400 | 0.4 | 40 | 0 | 0 | 0 | 疏水碳纸 | 异丙醇浸润
ED018 | 5 | 25 | 0.25 | 400 | 0.2 | 20 | 0 | 0 | 0 | 疏水碳纸 | 异丙醇浸润
ED019 | 5 | 25 | 0.25 | 300 | 0.2 | 20 | 0 | 0 | 0 | 疏水碳纸 | 异丙醇浸润
ED020 | 5 | 50 | 0.25 | 300 | 0.2 | 20 | 0 | 0 | 0 | 疏水碳纸 | 异丙醇浸润
ED021 | 5 | 50 | 0.25 | 400 | 0.2 | 20 | 10 | 0 | 0 | 疏水碳纸 | 异丙醇浸润
ED022 | 5 | 50 | 0.25 | 400 | 0.2 | 20 | 15 | 0 | 0 | 疏水碳纸 | 异丙醇浸润
ED023 | 5 | 50 | 0.25 | 400 | 0.2 | 20 | 0 | 1 | 0 | 疏水碳纸 | 异丙醇浸润
ED024 | 5 | 50 | 0.25 | 400 | 0.2 | 20 | 0 | 2 | 0 | 疏水碳纸 | 异丙醇浸润
ED025 | 5 | 50 | 0.25 | 400 | 0.2 | 20 | 10 | 1 | 0 | 疏水碳纸 | 异丙醇浸润
ED026 | 5 | 50 | 0.25 | 400 | 0.2 | 20 | 15 | 2 | 0 | 疏水碳纸 | 异丙醇浸润
ED027 | 5 | 50 | 0.25 | 400 | 0.2 | 0 | 10 | 1 | 0 | 疏水碳纸 | 异丙醇浸润
ED028 | 5 | 50 | 0.25 | 400 | 0.2 | 20 | 1 | 0 | 0 | 疏水碳纸 | 异丙醇浸润
ED029 | 5 | 50 | 0.25 | 400 | 0.2 | 0 | 1 | 1 | 0 | 疏水碳纸 | 异丙醇浸润
ED030 | 5 | 50 | 0.25 | 400 | 0.2 | 0 | 1 | 1 | 1 | 疏水碳纸 | 异丙醇浸润
ED031 | 5 | 17 | 0.25 | 400 | 0.2 | 0 | 1 | 1 | 1 | 疏水碳纸 | 异丙醇浸润

## 02_SEM图像信息
02 SEM 图像信息表
每张 SEM 图一行；标尺信息用于将像素换算成 nm。
图像编号 | 样品编号 | 图像路径 | 倍率 | 标尺实际长度_nm | 标尺像素_px | 换算比例_nm_per_pixel | 加速电压_kV | 工作距离_mm | 视野编号 | 图像质量 | 是否用于建模
ED001_01 | ED001 | data/raw/sem_images/ED001/ED001_01.tif | 10000 | 10000 | 740 | 13.514 | 10 | 10.7785 | 1 | 合格 | 否
ED001_02 | ED001 | data/raw/sem_images/ED001/ED001_02.tif | 30000 | 3000 | 666 | 4.505 | 10 | 10.7785 | 2 | 合格 | 是
ED001_03 | ED001 | data/raw/sem_images/ED001/ED001_03.tif | 150000 | 500 | 556 | 0.899 | 10 | 10.7785 | 3 | 合格 | 否
ED002_01 | ED002 | data/raw/sem_images/ED002/ED002_01.tif | 5000 | 20000 | 739 | 27.064 | 10 | 10.7133 | 1 | 合格 | 否
ED002_02 | ED002 | data/raw/sem_images/ED002/ED002_02.tif | 10000 | 10000 | 739 | 13.532 | 10 | 10.7133 | 2 | 合格 | 否
ED002_03 | ED002 | data/raw/sem_images/ED002/ED002_03.tif | 30000 | 3000 | 666 | 4.505 | 10 | 10.7133 | 3 | 合格 | 是
ED003_01 | ED003 | data/raw/sem_images/ED003/ED003_01.tif | 10000 | 10000 | 739 | 13.532 | 10 | 10.7308 | 1 | 合格 | 否
ED003_02 | ED003 | data/raw/sem_images/ED003/ED003_02.tif | 30000 | 3000 | 666 | 4.505 | 10 | 10.7308 | 2 | 合格 | 是
ED003_03 | ED003 | data/raw/sem_images/ED003/ED003_03.tif | 150000 | 500 | 556 | 0.899 | 10 | 10.7308 | 3 | 合格 | 否
ED004_01 | ED004 | data/raw/sem_images/ED004/ED004_01.tif | 5000 | 20000 | 739 | 27.064 | 10 | 10.6943 | 1 | 合格 | 否
ED004_02 | ED004 | data/raw/sem_images/ED004/ED004_02.tif | 10000 | 10000 | 739 | 13.532 | 10 | 10.6943 | 2 | 合格 | 否
ED004_03 | ED004 | data/raw/sem_images/ED004/ED004_03.tif | 30000 | 3000 | 666 | 4.505 | 10 | 10.7053 | 3 | 合格 | 是
ED005_01 | ED005 | data/raw/sem_images/ED005/ED005_01.tif | 5000 | 20000 | 739 | 27.064 | 10 | 10.8088 | 1 | 合格 | 否
ED005_02 | ED005 | data/raw/sem_images/ED005/ED005_02.tif | 30000 | 3000 | 666 | 4.505 | 10 | 10.8088 | 2 | 合格 | 是
ED005_03 | ED005 | data/raw/sem_images/ED005/ED005_03.tif | 150000 | 500 | 556 | 0.899 | 10 | 10.7133 | 3 | 合格 | 否
ED006_01 | ED006 | data/raw/sem_images/ED006/ED006_01.tif | 5000 | 20000 | 739 | 27.064 | 10 | 10.6874 | 1 | 合格 | 否
ED006_02 | ED006 | data/raw/sem_images/ED006/ED006_02.tif | 10000 | 10000 | 739 | 13.532 | 10 | 10.6874 | 2 | 合格 | 否
ED006_03 | ED006 | data/raw/sem_images/ED006/ED006_03.tif | 30000 | 3000 | 666 | 4.505 | 10 | 10.6874 | 3 | 合格 | 是
ED007_01 | ED007 | data/raw/sem_images/ED007/ED007_01.tif | 2000 | 50000 | 739 | 67.659 | 10 | 8.2947 | 1 | 合格 | 否
ED007_02 | ED007 | data/raw/sem_images/ED007/ED007_02.tif | 16000 | 5000 | 591 | 8.46 | 10 | 8.29 | 2 | 合格 | 是
ED007_03 | ED007 | data/raw/sem_images/ED007/ED007_03.tif | 120000 | 500 | 444 | 1.126 | 10 | 8.2898 | 3 | 合格 | 否
ED008_01 | ED008 | data/raw/sem_images/ED008/ED008_01.tif | 2000 | 50000 | 739 | 67.659 | 10 | 8.4673 | 1 | 合格 | 否
ED008_02 | ED008 | data/raw/sem_images/ED008/ED008_02.tif | 16000 | 5000 | 591 | 8.46 | 10 | 8.4673 | 2 | 合格 | 是
ED008_03 | ED008 | data/raw/sem_images/ED008/ED008_03.tif | 120000 | 500 | 444 | 1.126 | 10 | 8.4673 | 3 | 合格 | 否
ED009_01 | ED009 | data/raw/sem_images/ED009/ED009_01.tif | 2000 | 50000 | 739 | 67.659 | 10 | 8.4673 | 1 | 合格 | 否
ED009_02 | ED009 | data/raw/sem_images/ED009/ED009_02.tif | 16000 | 5000 | 591 | 8.46 | 10 | 8.4065 | 2 | 合格 | 是
ED009_03 | ED009 | data/raw/sem_images/ED009/ED009_03.tif | 120000 | 500 | 444 | 1.126 | 10 | 8.4065 | 3 | 合格 | 否
ED010_01 | ED010 | data/raw/sem_images/ED010/ED010_01.tif | 2000 | 50000 | 739 | 67.659 | 10 | 8.3913 | 1 | 合格 | 否
ED010_02 | ED010 | data/raw/sem_images/ED010/ED010_02.tif | 16000 | 5000 | 591 | 8.46 | 10 | 8.3853 | 2 | 合格 | 是
ED010_03 | ED010 | data/raw/sem_images/ED010/ED010_03.tif | 120000 | 500 | 444 | 1.126 | 10 | 8.3833 | 3 | 合格 | 否
ED011_01 | ED011 | data/raw/sem_images/ED011/ED011_01.tif | 2000 | 50000 | 739 | 67.659 | 10 | 8.3183 | 1 | 合格 | 否
ED011_02 | ED011 | data/raw/sem_images/ED011/ED011_02.tif | 16000 | 5000 | 591 | 8.46 | 10 | 8.3183 | 2 | 合格 | 是
ED011_03 | ED011 | data/raw/sem_images/ED011/ED011_03.tif | 120000 | 500 | 444 | 1.126 | 10 | 8.3183 | 3 | 合格 | 否
ED012_01 | ED012 | data/raw/sem_images/ED012/ED012_01.tif | 2000 | 50000 | 739 | 67.659 | 10 | 8.3634 | 1 | 合格 | 否
ED012_02 | ED012 | data/raw/sem_images/ED012/ED012_02.tif | 16000 | 5000 | 591 | 8.46 | 10 | 8.3634 | 2 | 合格 | 是
ED012_03 | ED012 | data/raw/sem_images/ED012/ED012_03.tif | 120000 | 500 | 444 | 1.126 | 10 | 8.3634 | 3 | 合格 | 否
ED013_01 | ED013 | data/raw/sem_images/ED013/ED013_01.tif | 2000 | 50000 | 739 | 67.659 | 10 | 8.4342 | 1 | 合格 | 否
ED013_02 | ED013 | data/raw/sem_images/ED013/ED013_02.tif | 16000 | 5000 | 591 | 8.46 | 10 | 8.4342 | 2 | 合格 | 是
ED013_03 | ED013 | data/raw/sem_images/ED013/ED013_03.tif | 120000 | 500 | 444 | 1.126 | 10 | 8.4318 | 3 | 合格 | 否
ED014_01 | ED014 | data/raw/sem_images/ED014/ED014_01.tif | 2000 | 50000 | 739 | 67.659 | 10 | 8.4538 | 1 | 合格 | 否
ED014_02 | ED014 | data/raw/sem_images/ED014/ED014_02.tif | 16000 | 5000 | 591 | 8.46 | 10 | 8.4538 | 2 | 合格 | 是
ED014_03 | ED014 | data/raw/sem_images/ED014/ED014_03.tif | 120000 | 500 | 444 | 1.126 | 10 | 8.4538 | 3 | 合格 | 否
ED015_01 | ED015 | data/raw/sem_images/ED015/ED015_01.tif | 2000 | 50000 | 739 | 67.659 | 10 | 9.3111 | 1 | 合格 | 否
ED015_02 | ED015 | data/raw/sem_images/ED015/ED015_02.tif | 16000 | 5000 | 591 | 8.46 | 10 | 9.3111 | 2 | 合格 | 是
ED015_03 | ED015 | data/raw/sem_images/ED015/ED015_03.tif | 120000 | 500 | 444 | 1.126 | 10 | 9.3154 | 3 | 合格 | 否
ED016_01 | ED016 | data/raw/sem_images/ED016/ED016_01.tif | 2000 | 50000 | 739 | 67.659 | 10 | 9.2457 | 1 | 合格 | 否
ED016_02 | ED016 | data/raw/sem_images/ED016/ED016_02.tif | 16000 | 5000 | 591 | 8.46 | 10 | 9.2373 | 2 | 合格 | 是
ED016_03 | ED016 | data/raw/sem_images/ED016/ED016_03.tif | 120000 | 500 | 444 | 1.126 | 10 | 9.2376 | 3 | 合格 | 否
ED017_01 | ED017 | data/raw/sem_images/ED017/ED017_01.tif | 2000 | 50000 | 739 | 67.659 | 10 | 9.4719 | 1 | 合格 | 否
ED017_02 | ED017 | data/raw/sem_images/ED017/ED017_02.tif | 16000 | 5000 | 591 | 8.46 | 10 | 9.4719 | 2 | 合格 | 是
ED017_03 | ED017 | data/raw/sem_images/ED017/ED017_03.tif | 120000 | 500 | 444 | 1.126 | 10 | 9.4711 | 3 | 合格 | 否
ED018_01 | ED018 | data/raw/sem_images/ED018/ED018_01.tif | 2000 | 50000 | 739 | 67.659 | 10 | 10.3558 | 1 | 合格 | 否
ED018_02 | ED018 | data/raw/sem_images/ED018/ED018_02.tif | 16000 | 5000 | 591 | 8.46 | 10 | 10.3676 | 2 | 合格 | 是
ED018_03 | ED018 | data/raw/sem_images/ED018/ED018_03.tif | 120000 | 500 | 444 | 1.126 | 10 | 10.3686 | 3 | 合格 | 否
ED019_01 | ED019 | data/raw/sem_images/ED019/ED019_01.tif | 2000 | 50000 | 739 | 67.659 | 10 | 10.4618 | 1 | 合格 | 否
ED019_02 | ED019 | data/raw/sem_images/ED019/ED019_02.tif | 16000 | 5000 | 591 | 8.46 | 10 | 10.4618 | 2 | 合格 | 是
ED019_03 | ED019 | data/raw/sem_images/ED019/ED019_03.tif | 120000 | 500 | 444 | 1.126 | 10 | 10.4598 | 3 | 合格 | 否
ED020_01 | ED020 | data/raw/sem_images/ED020/ED020_01.tif | 2000 | 50000 | 739 | 67.659 | 10 | 10.5543 | 1 | 合格 | 否
ED020_02 | ED020 | data/raw/sem_images/ED020/ED020_02.tif | 16000 | 5000 | 591 | 8.46 | 10 | 10.5543 | 2 | 合格 | 是
ED020_03 | ED020 | data/raw/sem_images/ED020/ED020_03.tif | 120000 | 500 | 444 | 1.126 | 10 | 10.5543 | 3 | 合格 | 否
ED021_01 | ED021 | data/raw/sem_images/ED021/ED021_01.tif | 2000 | 50000 | 739 | 67.659 | 10 | 10.5006 | 1 | 合格 | 否
ED021_02 | ED021 | data/raw/sem_images/ED021/ED021_02.tif | 16000 | 5000 | 591 | 8.46 | 10 | 10.5129 | 2 | 合格 | 是
ED021_03 | ED021 | data/raw/sem_images/ED021/ED021_03.tif | 120000 | 500 | 444 | 1.126 | 10 | 10.5129 | 3 | 合格 | 否
ED022_01 | ED022 | data/raw/sem_images/ED022/ED022_01.tif | 2000 | 50000 | 739 | 67.659 | 10 | 10.6893 | 1 | 合格 | 否
ED022_02 | ED022 | data/raw/sem_images/ED022/ED022_02.tif | 16000 | 5000 | 591 | 8.46 | 10 | 10.6893 | 2 | 合格 | 是
ED022_03 | ED022 | data/raw/sem_images/ED022/ED022_03.tif | 120000 | 500 | 444 | 1.126 | 10 | 10.6893 | 3 | 合格 | 否
ED023_01 | ED023 | data/raw/sem_images/ED023/ED023_01.tif | 2000 | 50000 | 739 | 67.659 | 10 | 10.4266 | 1 | 合格 | 否
ED023_02 | ED023 | data/raw/sem_images/ED023/ED023_02.tif | 16000 | 5000 | 591 | 8.46 | 10 | 10.4266 | 2 | 合格 | 是
ED023_03 | ED023 | data/raw/sem_images/ED023/ED023_03.tif | 120000 | 500 | 444 | 1.126 | 10 | 10.4253 | 3 | 合格 | 否
ED024_01 | ED024 | data/raw/sem_images/ED024/ED024_01.tif | 2000 | 50000 | 739 | 67.659 | 10 | 10.455 | 1 | 合格 | 否
ED024_02 | ED024 | data/raw/sem_images/ED024/ED024_02.tif | 16000 | 5000 | 591 | 8.46 | 10 | 10.455 | 2 | 合格 | 是
ED024_03 | ED024 | data/raw/sem_images/ED024/ED024_03.tif | 120000 | 500 | 444 | 1.126 | 10 | 10.4466 | 3 | 合格 | 否
ED025_01 | ED025 | data/raw/sem_images/ED025/ED025_01.tif | 2000 | 50000 | 739 | 67.659 | 10 | 10.5708 | 1 | 合格 | 否
ED025_02 | ED025 | data/raw/sem_images/ED025/ED025_02.tif | 16000 | 5000 | 591 | 8.46 | 10 | 10.5708 | 2 | 合格 | 是
ED025_03 | ED025 | data/raw/sem_images/ED025/ED025_03.tif | 120000 | 500 | 444 | 1.126 | 10 | 10.5713 | 3 | 合格 | 否
ED026_01 | ED026 | data/raw/sem_images/ED026/ED026_01.tif | 2000 | 50000 | 739 | 67.659 | 10 | 10.5189 | 1 | 合格 | 否
ED026_02 | ED026 | data/raw/sem_images/ED026/ED026_02.tif | 16000 | 5000 | 591 | 8.46 | 10 | 10.5189 | 2 | 合格 | 是
ED026_03 | ED026 | data/raw/sem_images/ED026/ED026_03.tif | 120000 | 500 | 444 | 1.126 | 10 | 10.5189 | 3 | 合格 | 否
ED027_01 | ED027 | data/raw/sem_images/ED027/ED027_01.tif | 2000 | 50000 | 739 | 67.659 | 10 | 8.8435 | 1 | 合格 | 否
ED027_02 | ED027 | data/raw/sem_images/ED027/ED027_02.tif | 16000 | 5000 | 591 | 8.46 | 10 | 8.8435 | 2 | 合格 | 是
ED027_03 | ED027 | data/raw/sem_images/ED027/ED027_03.tif | 120000 | 500 | 444 | 1.126 | 10 | 8.8435 | 3 | 合格 | 否
ED028_01 | ED028 | data/raw/sem_images/ED028/ED028_01.tif | 2000 | 50000 | 739 | 67.659 | 10 | 8.9145 | 1 | 合格 | 否
ED028_02 | ED028 | data/raw/sem_images/ED028/ED028_02.tif | 16000 | 5000 | 591 | 8.46 | 10 | 8.9145 | 2 | 合格 | 是
ED028_03 | ED028 | data/raw/sem_images/ED028/ED028_03.tif | 120000 | 500 | 444 | 1.126 | 10 | 8.9145 | 3 | 合格 | 否
ED029_01 | ED029 | data/raw/sem_images/ED029/ED029_01.tif | 2000 | 50000 | 739 | 67.659 | 10 | 9.0004 | 1 | 合格 | 否
ED029_02 | ED029 | data/raw/sem_images/ED029/ED029_02.tif | 16000 | 5000 | 591 | 8.46 | 10 | 9.0004 | 2 | 合格 | 是
ED029_03 | ED029 | data/raw/sem_images/ED029/ED029_03.tif | 120000 | 500 | 444 | 1.126 | 10 | 9.0004 | 3 | 合格 | 否
ED030_01 | ED030 | data/raw/sem_images/ED030/ED030_01.tif | 2000 | 50000 | 739 | 67.659 | 10 | 9.3443 | 1 | 合格 | 否
ED030_02 | ED030 | data/raw/sem_images/ED030/ED030_02.tif | 16000 | 5000 | 591 | 8.46 | 10 | 9.3443 | 2 | 合格 | 是
ED030_03 | ED030 | data/raw/sem_images/ED030/ED030_03.tif | 120000 | 500 | 444 | 1.126 | 10 | 9.3443 | 3 | 合格 | 否
ED031_01 | ED031 | data/raw/sem_images/ED031/ED031_01.tif | 2000 | 50000 | 739 | 67.659 | 10 | 8.9882 | 1 | 合格 | 否
ED031_02 | ED031 | data/raw/sem_images/ED031/ED031_02.tif | 16000 | 5000 | 591 | 8.46 | 10 | 8.9882 | 2 | 合格 | 是
ED031_03 | ED031 | data/raw/sem_images/ED031/ED031_03.tif | 120000 | 500 | 444 | 1.126 | 10 | 8.9882 | 3 | 合格 | 否

## 03_SEM单图结果
03 SEM 单图量化结果表
一张 SEM 图一行；绿色列为公式换算结果。
图像编号 | 样品编号 | 覆盖率_pct | 颗粒数量 | 颗粒密度_个_per_μm2 | 平均粒径_px | 平均粒径_nm | 粒径标准差_px | 粒径标准差_nm | 均匀度 | 分散度_px | 分散度_nm | 过度生长指数 | 团聚指数 | 备注

## 04_SEM样品汇总
04 SEM 样品级汇总表
根据 03_SEM单图结果 按样品编号汇总；机器学习优先使用本表。
样品编号 | SEM图数量 | 平均覆盖率_pct | 覆盖率标准差 | 平均颗粒数量 | 平均颗粒密度 | 平均粒径_nm | 粒径标准差_nm | 平均均匀度 | 均匀度标准差 | 平均分散度_nm | 分散度标准差_nm | 平均过度生长指数 | 过度生长指数标准差 | 平均团聚指数 | 团聚指数标准差 | 备注

## 05_PTFE溅射参数
05 PTFE 磁控溅射参数与结果表
每个样品一行；记录 PTFE 成膜工艺和结果。
样品编号 | PTFE样品编号 | 实验日期 | 溅射功率_W | 保护气体压强_Pa | 溅射时间_s | 靶基距离_cm | 基底温度_C | 靶材 | PTFE厚度_nm | PTFE均匀度 | 成膜质量评分 | 接触角_deg | 是否用于建模 | 备注

## 06_电化学测试
06 MEA 电化学测试与性能结果表
记录 CO2RR 测试条件、稳定性、CO 法拉第效率及结构特征。
样品编号 | 测试编号 | 测试日期 | 电流密度_mA_cm2 | 电解液类型 | 电解液浓度_M | CO2流量_sccm | 平均池电压_V | 稳定性_h | CO法拉第效率_pct | 碳平衡_pct | 平均粒径_nm | 均匀度 | 分散度_nm | 过度生长指数 | PTFE厚度_nm | PTFE均匀度 | 是否用于建模 | 失效原因 | 备注

## 字段说明
字段说明与单位规范
后续代码可按这些中文表头读取数据；请尽量保持表头不变。
工作表 | 中文表头 | 字段含义 | 建议单位/格式 | 是否必填 | 备注
01_电沉积参数 | 样品编号 | 每个实验样品唯一编号 | 文本 | 是 | 如 ED001
01_电沉积参数 | 电流_mA | 脉冲电沉积电流 | mA | 是
01_电沉积参数 | 脉冲导通时间_s | ton | s | 是
02_SEM图像信息 | 标尺实际长度_nm | SEM 标尺真实长度 | nm | 是 | 1 μm 填 1000
02_SEM图像信息 | 标尺像素_px | 标尺图中像素长度 | px | 是 | 用 ImageJ 测量
03_SEM单图结果 | 平均粒径_nm | 按 nm/px 换算后的平均粒径 | nm | 自动/必填
04_SEM样品汇总 | 平均粒径_nm | 同一样品多张图的平均值 | nm | 自动 | 机器学习常用
05_PTFE溅射参数 | PTFE厚度_nm | PTFE 层厚度 | nm | 建议
06_电化学测试 | 稳定性_h | 稳定运行时间 | h | 是 | 输出目标
06_电化学测试 | CO法拉第效率_pct | CO 法拉第效率 | % | 是 | 输出目标